## 报告
遂资眉高速公路遂宁至资阳段工程项目
施工单位: | [7 empty] | 合同号:
监理单位: | [7 empty] | 编 号:
回弹弯沉试验报告
委托单位 |  | 重庆交通建设(集团)有限责任公司 | [5 empty] | 试验单位 |  | 资阳华通工程试验检测有限公司遂资眉高速公路遂宁至资阳段TJ1-10工区工地试验室
工程地点 | [7 empty] | 试验编号
现场描述 |  | 表面平整、土质均匀、无杂物 | [5 empty] | 试 验 人
报告日期 |  | 0 | [5 empty] | 复 核 人
依据标准 |  | JTG E60-2008 JTG F80/1-2004 | [5 empty] | 审 核 人
检测车型 | BZZ-100型东风车 |  |  |  | 后轴重 |  | 100kN |  |  | 气温( ℃) |  | 18
起止桩号 |  |  | 车道 |  | 测点 个数 | 平均 弯沉值 0.01mm |  | 均方差 0.01mm | 季节影响系数 | 湿度影响系数 | 温度影响系数 | 代表 弯沉值 0.01mm | 容许 弯沉值 0.01mm
0 |  |  | 2 |  | 76 | 121 |  | 27.56733 | / | / | / | 166.3483 | ≤200
备注 |  |  |  | 依据JTG E60-2008进行检测，所检路段弯沉满足设计要求。
监理工程师意见

## 记录
遂资眉高速公路遂宁至资阳段工程项目
回弹弯沉试验记录
施工单位 |  | 重庆交通建设(集团)有限责任公司 | [7 empty] | 试验单位 |  | 资阳华通工程试验检测有限公司遂资眉高速公路遂宁至资阳段TJ1-10工区工地试验室
合 同 段 |  | TJ1 | [7 empty] | 试验编号
取样地点 | [9 empty] | 环境条件 |  | 室外
试样描述 |  | 表面平整、土质均匀、无杂物 | [7 empty] | 依据标准 |  | JTG E60-2008 JTG F80/1-2004
使用部位 | [9 empty] | 试验日期
试验车型 |  | BZZ-100型东风车 |  | 后轴轴载(kN) |  | 100 | 轮胎气压(MPa) |  | 0.7 | 当量圆直径(cm) |  | 21.7 | 气温(℃) |  | 18 | 地表温度(℃) |  | 17
测点编号 |  |  | 1 | 2 | 3 | 4 | 5 | 6 | 7 | 8 | 9 | 10 | 11 | 12 | 13 | 14 | 15 | 16
桩号 |  |  | 0 | 20 | 40 | 60 | 80 | 100 | 120 | 140 | 160 | 180 | 200 | 220 | 240 | 260 | 280 | 300
车道编号 |  |  | 超车道 | 超车道 | 超车道 | 超车道 | 超车道 | 超车道 | 超车道 | 超车道 | 超车道 | 超车道 | 超车道 | 超车道 | 超车道 | 超车道 | 超车道 | 超车道
百分表 读数 (0.01mm) | 左 轮 | 初读数 | 752 | 835 | 311 | 227 | 302 | 468 | 394 | 870 | 408 | 930 | 696 | 925 | 723 | 361 | 240 | 194
|  | 末读数 | 707 | 774 | 230 | 161 | 241 | 423 | 315 | 827 | 346 | 872 | 643 | 851 | 673 | 314 | 193 | 120
| 右 轮 | 初读数 | 690 | 736 | 718 | 372 | 129 | 301 | 860 | 580 | 161 | 637 | 280 | 420 | 924 | 499 | 757 | 572
|  | 末读数 | 647 | 658 | 637 | 290 | 75 | 259 | 805 | 530 | 114 | 577 | 201 | 378 | 842 | 445 | 711 | 526
回弹 弯沉值 (0.01mm) | 左轮 |  | 90 | 122 | 162 | 132 | 122 | 90 | 158 | 86 | 124 | 116 | 106 | 148 | 100 | 94 | 94 | 148
| 右轮 |  | 86 | 156 | 162 | 164 | 108 | 84 | 110 | 100 | 94 | 120 | 158 | 84 | 164 | 108 | 92 | 92
设备名称、型号及编号
备注
试验： 校核： 复核： 监理：

## 记录 (2)
遂资眉高速公路遂宁至资阳段工程项目
回弹弯沉试验记录
施工单位 |  | 重庆交通建设(集团)有限责任公司 | [7 empty] | 试验单位 |  | 资阳华通工程试验检测有限公司遂资眉高速公路遂宁至资阳段TJ1-10工区工地试验室
合 同 段 |  | TJ1 | [7 empty] | 试验编号
取样地点 |  | 0 | [7 empty] | 环境条件 |  | 室外
试样描述 |  | 表面平整、土质均匀、无杂物 | [7 empty] | 依据标准 |  | JTG E60-2008
使用部位 |  | 0 | [7 empty] | 试验日期 |  | 0
试验车型 |  | BZZ-100型东风车 |  | 后轴轴载(kN) |  | 100 | 轮胎气压(MPa) |  | 0.7 | 当量圆直径(cm) |  | 21.7 | 气温(℃) |  | 18 | 地表温度(℃) |  | 17
测点编号 |  |  | 17 | 18 | 19 | 20 | 21 | 22 | 23 | 24 | 25 | 26 | 27 | 28 | 29 | 30 | 31 | 32
桩号 |  |  | 320 | 340 | 360 | 370 | 350 | 330 | 310 | 290 | 270 | 250 | 230 | 210 | 190 | 170 | 150 | 130
车道编号 |  |  | 超车道 | 超车道 | 超车道 | 行车道 | 行车道 | 行车道 | 行车道 | 行车道 | 行车道 | 行车道 | 行车道 | 行车道 | 行车道 | 行车道 | 行车道 | 行车道
百分表 读数 (0.01mm) | 左 轮 | 初读数 | 395 | 270 | 794 | 143 | 826 | 117 | 785 | 209 | 624 | 554 | 884 | 719 | 780 | 152 | 688 | 239
|  | 末读数 | 345 | 190 | 726 | 95 | 784 | 33 | 710 | 136 | 576 | 507 | 842 | 668 | 737 | 108 | 607 | 168
| 右 轮 | 初读数 | 491 | 747 | 700 | 205 | 172 | 455 | 858 | 924 | 416 | 590 | 611 | 637 | 907 | 774 | 783 | 720
|  | 末读数 | 435 | 692 | 645 | 151 | 126 | 414 | 775 | 851 | 359 | 521 | 539 | 593 | 846 | 716 | 700 | 647
回弹 弯沉值 (0.01mm) | 左轮 |  | 100 | 160 | 136 | 96 | 84 | 168 | 150 | 146 | 96 | 94 | 84 | 102 | 86 | 88 | 162 | 142
| 右轮 |  | 112 | 110 | 110 | 108 | 92 | 82 | 166 | 146 | 114 | 138 | 144 | 88 | 122 | 116 | 166 | 146
设备名称、型号及编号
备注
试验： 校核： 复核： 监理：

## 记录 (3)
遂资眉高速公路遂宁至资阳段工程项目
回弹弯沉试验记录
施工单位 |  | 重庆交通建设(集团)有限责任公司 | [7 empty] | 试验单位 | 资阳华通工程试验检测有限公司遂资眉高速公路遂宁至资阳段TJ1-10工区工地试验室
合 同 段 |  | TJ1 | [7 empty] | 试验编号
取样地点 |  | 0 | [7 empty] | 环境条件 | 室外
试样描述 |  | 表面平整、土质均匀、无杂物 | [7 empty] | 依据标准 | JTG E60-2008
使用部位 |  | 0 | [7 empty] | 试验日期 | 0
试验车型 |  | BZZ-100型东风车 |  | 后轴轴载(kN) |  | 100 | 轮胎气压(MPa) |  | 0.7 | 当量圆直径(cm) | 21.7 | 气温(℃) | 18 | 地表温度(℃) | 17
测点编号 |  |  | 33 | 34 | 35 | 36 | 37 | 38
桩号 |  |  | 110 | 90 | 70 | 50 | 30 | 10
车道编号 |  |  | 行车道 | 行车道 | 行车道 | 行车道 | 行车道 | 行车道
百分表 读数 (0.01mm) | 左 轮 | 初读数 | 162 | 751 | 807 | 576 | 129 | 418
|  | 末读数 | 84 | 670 | 739 | 526 | 75 | 377
| 右 轮 | 初读数 | 814 | 369 | 302 | 246 | 181 | 689
|  | 末读数 | 744 | 305 | 223 | 183 | 122 | 629
回弹 弯沉值 (0.01mm) | 左轮 |  | 156 | 162 | 136 | 100 | 108 | 82
| 右轮 |  | 140 | 128 | 158 | 126 | 118 | 120
设备名称、型号及编号
备注
试验： 校核： 复核： 监理：

## 空白表
遂资眉高速公路遂宁至资阳段工程项目
回弹弯沉试验记录
施工单位 |  | 重庆交通建设(集团)有限责任公司 | [7 empty] | 试验单位 | 资阳华通工程试验检测有限公司遂资眉高速公路遂宁至资阳段TJ1-10工区工地试验室
合 同 段 |  | TJ1 | [7 empty] | 试验编号
取样地点 |  | 0 | [7 empty] | 环境条件 | 室外
试样描述 |  | FALSE | [7 empty] | 依据标准 | JTG E60-2008 JTG F80/1-2004
使用部位 |  | 0 | [7 empty] | 试验日期 | 0
试验车型 |  | BZZ-100型东风车 |  | 后轴轴载(kN) |  | 100 | 轮胎气压(MPa) |  | 0.7 | 当量圆直径(cm) | 21.7 | 气温(℃) | 18 | 地表温度(℃) | 17
测点编号 |  |  | 33 | 34 | 35 | 36 | 37 | 38
桩号 |  |  | 110 | 90 | 70 | 50 | 30 | 10
车道编号 |  |  | 行车道 | 行车道 | 行车道 | 行车道 | 行车道 | 行车道
百分表 读数 (0.01mm) | 左 轮 | 初读数 | 162 | 751 | 807 | 576 | 129 | 418
|  | 末读数 | 84 | 670 | 739 | 526 | 75 | 377
| 右 轮 | 初读数 | 814 | 369 | 302 | 246 | 181 | 689
|  | 末读数 | 744 | 305 | 223 | 183 | 122 | 629
回弹 弯沉值 (0.01mm) | 左轮 |  | 156 | 162 | 136 | 100 | 108 | 82
| 右轮 |  | 140 | 128 | 158 | 126 | 118 | 120
设备名称、型号及编号 |  |  |  | 名称：贝克曼梁弯沉仪 型号：WC型(5.4m) 编号：7
备注
试验： 校核： 复核： 监理：