## 交安检测
交安波形梁钢护栏工程检测项目方法频率一览表
检测类别 | 现场检测 按《公路工程质量检测评定标准》JTG F80/1－2004现场检测 | [9 empty] | 批次抽检 按川交质监函[2014]52号文
[11 empty] | 原材料室内检测 |  |  | 现场检测
检测项目 | 基底金属厚度△ | 波形板镀层厚度△ | 立柱壁厚△ | 立柱镀层厚度△ | 立柱竖直度△ | 横梁中心高度△ | 护栏顺直度△ | 立柱埋入深度 | 立柱外边缘距路肩边线距离 | 立柱中距 | 波形板力学性能 | 立柱力学性能 | 拼接螺栓抗拉荷载 | 波形板基底金属厚度 | 波形护镀锌厚度 | 立柱壁厚 | 立柱镀锌厚度 | 防阻块壁厚
检测频率 | 板数的5% | 板数的10% | 根数的5% | 根数的10% | 根数的10% | 板数的10% | 板数的10% | 根数的10% | 根数的10% | 根数的10% | 3件/批, | 3件/批 | 8套/批 | 见附表 | 见附表 | 见附表 | 见附表 | 见附表
| 《公路工程质量检测评定标准》JTG F80/1－2004 | [9 empty] | 《公路交通安全设施质量检验抽样及判定》JT/T495-2004
检测数量 | 每件6点 | 每件9点 | 每件6点 | 每件9点 | 每根1点 | 每块板1点 | 每块板1点 | 每根1点 | 每根1点 | 每根1点 | 每件取3个试样 | 每件取3个试样 | 8套 | 每件6点 | 每件9点 | 每件6点 | 每件9点 | 每件3点
取样或测试部位 | *上下平缓平面部位各测3点,分布于板中部和两端（距端面50mm） | *平缓、波峰、波谷部位各测3点,分布于板中部和两端（距端面50mm） | 每根上下两端各测3点 | 每根上中下各测3点 | / | / | / | / | / | / | 平缓平面部位 | 沿轴向裁取 |  | *上下平缓平面部位各测3点,分布于板中部和两端（距端面50mm） | *平缓、波峰、波谷部位各测3点,分布于板中部和两端（距端面50mm） | 每根上下两端各测3点 | 每根上中下各测3点
| 依据或参照《公路交通安全设施质量检验抽样及判定》JT/T495-2004、《公路波形梁钢护栏》 JT/T281-2007（*为参照） |  |  |  | / | / | / | / | / | / | 依据或参照《公路交通安全设施质量检验抽样及判定》JT/T495-2004、《公路波形梁钢护栏》 JT/T281-2007（*为参照）
技术标准 | 3(0,+0.18),4(0,+0.22)(mm) | 85μm | 4.5(-0.25,+0.5),6(0.3,+0.6)(mm) | 85μm | ±10mm/m | ±20mm | ±5mm/m | 符合设计 | ±20mm | ±50mm |  |  | 不小于133kN
| 《公路波形梁钢护栏》 JT/T281-2007《公路三波形梁钢护栏》JT/T457-2007(川交质监函[2014]52号文要求:设计文件不符合上述标准时,应要求设计单位进行修改报批后执行) |  |  |  | 《公路工程质量检测评定标准》JTG F80/1－2004 | [7 empty] | 《公路波形梁钢护栏》 JT/T281-2007
检测数据评定 | 按《公路工程质量检测评定标准》:根据分项工程按点计算合格率，关键项目("△"标注)合格率不得低于90%，否则该实测项目为不合格。 按川交质监函[2014]52号文要求:"基底金属厚度、立柱壁厚、立柱埋入深度横梁中心高度等关键指标","因交验检测频率较低,宜按点点合格原则控制指标合格率"。 | [7 empty] | 按点计算合格率 |  | 抗拉强度和抻长率As=0。 屈服强度无要求 |  | As=1（允许1个件不合格） | As=0（点点合格） | 每件取平均值和最小值，合格判定见附表 | As=0（点点合格） | 每件取平均值和最小值，合格判定见附表 | As=0（点点合格）
《公路交通安全设施质量检验抽样及判定》JT/T495-2004（As:特殊合格判定数，特指重要的质量特性和特殊样本规定的质量特性的合格判定数）
|  |  | 监理检测网www.3c3t.com 微信订阅号jianlijiance | [7 empty] | 成都市公路工程试验检测中心有限责任公司
附表：交安设施按批次工地抽验时的样本数及判定数组表
批量 |  |  | 样本数 |  |  | 判定数组[Ac,Re] |  |  | 名词解译及说明
1－8 |  |  | 2 |  |  | [0，1] |  |  | 1、工地抽验：一般由监理方在产品到达工地后、安装前组织实施的产品抽验活动。 2、批量：批中产品的数量。 3、判定数组[Ac,Re]：Ac－合格判定数（接收数）,指作出批合格判断时样本中所允许的最大不合格数,可理解为一个批中允许的不合格数。Re-不合格判定数（拒收数）,指作出批不合格判断时样本中所不允许的最小不合格数,可理解为一个批中不允许的不合格数，及不合数数达到此值时该批不合格。 4、表中数值是以产品“件”为单位。 5、本表只适用于工地抽验、一次抽样、一般检测水平II、正常检测、AQL＝4.0时适用。 6、本表依据《公路交通安全设施质量检验抽样及判定》JT/T495-2004。
9－15 |  |  | 3 |  |  | [0，1]
16－25 |  |  | 5 |  |  | [0，1]
25－50 |  |  | 8 |  |  | [1，2]
51－90 |  |  | 13 |  |  | [1，2]
91－150 |  |  | 20 |  |  | [2，3]
151－280 |  |  | 32 |  |  | [3，4]
281－500 |  |  | 50 |  |  | [5，6]
501－1200 |  |  | 80 |  |  | [7，8]
1201－3200 |  |  | 125 |  |  | [10，11]
3201－10000 |  |  | 200 |  |  | [14，15]
10001－35000 |  |  | 315 |  |  | [21，22]
[5 empty] | 监理检测网www.3c3t.com 微信订阅号jianlijiance | [5 empty] | 成都市公路工程试验检测中心有限责任公司